## 1
Pieza | Defecto | Area | Horas | myID | mes
Cost. HTP | Averías | Autoclave | 2 | 1 | 1
Cost. HTP | Probetas | Lay-Up | 0.5 | 2 | 1
Cost. HTP | Probetas | Lay-Up | 0.5 | 3 | 1
Cost. HTP | Probetas | Lay-Up | 0.5 | 4 | 1
Cost. HTP | Probetas | Lay-Up | 0.5 | 5 | 1
Cost. HTP | Probetas | Lay-Up | 0.5 | 6 | 1
Cost. HTP | Probetas | Lay-Up | 1 | 7 | 1
Cost. HTP | Probetas | Lay-Up | 8 | 8 | 1
Cost. HTP | Probetas | Lay-Up | 8 | 9 | 1
Cost. HTP | Probetas | Lay-Up | 8 | 10 | 1
Cost. HTP | Probetas | Lay-Up | 8 | 11 | 1
Cost. HTP | Probetas | Lay-Up | 8 | 12 | 1
Larg. HTP | Porosidades | Subcontratista | 0.5 | 13 | 1
Larg. HTP | Porosidades | Subcontratista | 2 | 14 | 1
Larg. HTP | Porosidades | Subcontratista | 6 | 15 | 1
Larg. HTP | Repasos | Lay-Up | 2 | 16 | 1
Larg. HTP | Repasos | Lay-Up | 2 | 17 | 1
Larg. HTP | TBD | Lay-Up | 0.5 | 18 | 1
Larg. HTP | TBD | Lay-Up | 0.5 | 19 | 1
HTP | Averías | Encintado | 10 | 20 | 1
HTP | Averías | Lay-Up | 3 | 21 | 1
HTP | Desencolados | Lay-Up | 0.5 | 22 | 1
HTP | Desencolados | Lay-Up | 0.5 | 23 | 1
HTP | Desencolados | Lay-Up | 2.5 | 24 | 1
HTP | F.V | Proveedor | 9 | 25 | 1
HTP | Porosidades | Lay-Up | 0.5 | 26 | 1
HTP | Porosidades | Lay-Up | 0.5 | 27 | 1
HTP | Repasos | Lay-Up | 1.5 | 28 | 1
HTP | Repasos | Lay-Up | 2 | 29 | 1
Rudder | Averías | Autoclave | 3 | 30 | 1
Rudder | Delaminaciones | Lay-Up | 1 | 31 | 1
Rudder | Delaminaciones | Recanteado | 2 | 32 | 1
Rudder | Delaminaciones | Recanteado | 12 | 33 | 1
Rudder | Repasos | Lay-Up | 1.5 | 34 | 1
Rudder | Repasos | Lay-Up | 1.5 | 35 | 1
S19 | Delaminaciones | Lay-Up | 0.5 | 36 | 1
S19 | Desencolados | Lay-Up | 1 | 37 | 1
S19 | Escalones | Lay-Up | 0.125 | 38 | 1
S19 | Escalones | Lay-Up | 0.5 | 39 | 1
S19 | Escalones | Lay-Up | 3.75 | 40 | 1
S19 | F.V | Proveedor | 6 | 41 | 1
S19 | Falta de material | Desmoldeo | 0.125 | 42 | 1
S19 | Falta de material | Desmoldeo | 2.5 | 43 | 1
S19 | Materiales | TBD | 6 | 44 | 1
S19 | Porosidades | Lay-Up | 0.5 | 45 | 1
S19 | Porosidades | Lay-Up | 1 | 46 | 1
S19 | Porosidades | Lay-Up | 1 | 47 | 1
S19 | Porosidades | Lay-Up | 2 | 48 | 1
S19 | Porosidades | Lay-Up | 8 | 49 | 1
S19 | Porosidades | Lay-Up | 8 | 50 | 1
S19 | Porosidades | Lay-Up | 16 | 51 | 1
S19 | Repasos | Lay-Up | 2.5 | 52 | 1
S19 | Repasos | Lay-Up | 2.5 | 53 | 1
S19 | Repasos | Lay-Up | 3 | 54 | 1
S19.1 | Delaminaciones | Lay-Up | 0.5 | 55 | 1
S19.1 | Porosidades | Lay-Up | 2 | 56 | 1
S19.1 | Repasos | Lay-Up | 2.5 | 57 | 1
S19.1 | Repasos | Lay-Up | 2.5 | 58 | 1
S19.1 | Repasos | Lay-Up | 2.5 | 59 | 1
S19.1 | Repasos | Lay-Up | 2.5 | 60 | 1
Trampa Body | Arrugas | Lay-Up | 0.125 | 61 | 1
Trampa Body | Arrugas | Lay-Up | 0.25 | 62 | 1
Trampa Body | Arrugas | Lay-Up | 0.75 | 63 | 1
Trampa Body | Arrugas | Lay-Up | 1 | 64 | 1
Trampa Body | Falta de material | Lay-Up | 0.125 | 65 | 1
Trampa Body | Falta de material | Lay-Up | 0.25 | 66 | 1
Trampa Body | Falta de material | Lay-Up | 1.25 | 67 | 1
Trampa Body | Falta de material | Lay-Up | 2 | 68 | 1
Trampa Body | Repasos | Lay-Up | 1 | 69 | 1
Trampa Body | Repasos | Lay-Up | 2 | 70 | 1
Trampa Body | Repasos | Lay-Up | 2 | 71 | 1
Trampa Body | Repasos | Lay-Up | 2 | 72 | 1
Trampa Body | Repasos | Lay-Up | 2.5 | 73 | 1
Trampa Body | Repasos | Lay-Up | 3 | 74 | 1
Trampa Body | Repasos | Lay-Up | 3.5 | 75 | 1

## 2
Pieza | Defecto | Area | Horas | id | mes
Cost. HTP | Arreglos Doc. | Autoclave | 1 | 76 | 2
Cost. HTP | Arreglos Doc. | Autoclave | 1 | 77 | 2
Cost. HTP | Arreglos Doc. | Autoclave | 1 | 78 | 2
Cost. HTP | Arreglos Doc. | Autoclave | 1 | 79 | 2
Cost. HTP | Arreglos Doc. | Autoclave | 1 | 80 | 2
Cost. HTP | Arreglos Doc. | Autoclave | 1 | 81 | 2
Cost. HTP | Arreglos Doc. | Autoclave | 1 | 82 | 2
Cost. HTP | Arreglos Doc. | Autoclave | 1 | 83 | 2
Cost. HTP | Averías | Autoclave | 0.5 | 84 | 2
Cost. HTP | Averías | Autoclave | 0.5 | 85 | 2
Cost. HTP | Averías | Autoclave | 0.5 | 86 | 2
Cost. HTP | Averías | Autoclave | 0.5 | 87 | 2
Cost. HTP | Probetas | Lay-Up | 0.5 | 88 | 2
Cost. HTP | Probetas | Lay-Up | 0.5 | 89 | 2
Cost. HTP | Probetas | Lay-Up | 8 | 90 | 2
Cost. HTP | Probetas | Lay-Up | 8 | 91 | 2
HTP | Averías | Autoclave | 2 | 92 | 2
HTP | Materiales | Lay-Up | 2 | 93 | 2
HTP | Porosidades | Lay-Up | 0.25 | 94 | 2
HTP | Porosidades | Lay-Up | 0.25 | 95 | 2
HTP | Porosidades | Lay-Up | 0.35 | 96 | 2
HTP | Porosidades | Lay-Up | 0.35 | 97 | 2
HTP | Porosidades | Lay-Up | 0.5 | 98 | 2
HTP | Porosidades | Lay-Up | 0.5 | 99 | 2
HTP | Porosidades | Lay-Up | 0.5 | 100 | 2
HTP | Porosidades | Lay-Up | 3.5 | 101 | 2
HTP | Rep.Erronea | Ultrasonidos | 0.5 | 102 | 2
HTP | Rep.Erronea | Ultrasonidos | 0.75 | 103 | 2
HTP | Rep.Erronea | Ultrasonidos | 3.5 | 104 | 2
HTP | Repasos | Lay-Up | 1.5 | 105 | 2
HTP | TBD | TBD | 0.75 | 106 | 2
Revest. Timón | Arrugas | Lay-Up | 0.25 | 107 | 2
Revest. Timón | Arrugas | Lay-Up | 0.5 | 108 | 2
Revest. Timón | Arrugas | Lay-Up | 0.5 | 109 | 2
Revest. Timón | Arrugas | Lay-Up | 0.5 | 110 | 2
Revest. Timón | Arrugas | Lay-Up | 9.5 | 111 | 2
Revest. Timón | Averías | Lay-Up | 1.5 | 112 | 2
Revest. Timón | Marcas | Subcontratista | 1 | 113 | 2
Revest. Timón | Rotura de B.V. | Lay-Up | 20.09 | 114 | 2
Rudder | Delaminaciones | Lay-Up | 0.5 | 115 | 2
Rudder | Delaminaciones | Lay-Up | 2.5 | 116 | 2
Rudder | Delaminaciones | Recanteado | 0.5 | 117 | 2
Rudder | I.M.A. | Lay-Up | 0.5 | 118 | 2
Rudder | Materiales | Lay-Up | 1.5 | 119 | 2
S19 | Averías | Autoclave | 0.5 | 120 | 2
S19 | Averías | Autoclave | 0.5 | 121 | 2
S19 | Averías | Autoclave | 0.5 | 122 | 2
S19 | Averías | Autoclave | 0.5 | 123 | 2
S19 | Averías | Autoclave | 0.5 | 124 | 2
S19 | Averías | Autoclave | 0.5 | 125 | 2
S19 | Averías | Autoclave | 0.5 | 126 | 2
S19 | Averías | Autoclave | 1 | 127 | 2
S19 | Averías | Autoclave | 2 | 128 | 2
S19 | Desencolados | Lay-Up | 0.5 | 129 | 2
S19 | Desencolados | Lay-Up | 1.5 | 130 | 2
S19 | F.V | Lay-Up | 0.25 | 131 | 2
S19 | F.V | Lay-Up | 0.25 | 132 | 2
S19 | F.V | Lay-Up | 1.5 | 133 | 2
S19 | F.V | Lay-Up | 2.5 | 134 | 2
S19 | F.V | Lay-Up | 3 | 135 | 2
S19 | F.V | Lay-Up | 3.25 | 136 | 2
S19 | F.V | Proveedor | 1 | 137 | 2
S19 | Materiales | Lay-Up | 2 | 138 | 2
S19 | Materiales | Lay-Up | 2 | 139 | 2
S19 | Materiales | Lay-Up | 2 | 140 | 2
S19 | Materiales | Lay-Up | 2 | 141 | 2
S19 | Porosidades | Lay-Up | 1 | 142 | 2
S19 | Porosidades | Lay-Up | 1.25 | 143 | 2
S19 | Porosidades | Lay-Up | 1.25 | 144 | 2
S19 | Porosidades | Lay-Up | 1.25 | 145 | 2
S19 | Porosidades | Lay-Up | 1.25 | 146 | 2
S19 | Porosidades | Lay-Up | 1.25 | 147 | 2
S19 | Porosidades | Lay-Up | 1.25 | 148 | 2
S19 | Porosidades | Lay-Up | 1.5 | 149 | 2
S19 | Porosidades | Lay-Up | 2 | 150 | 2
S19 | Porosidades | Lay-Up | 2 | 151 | 2
S19 | Porosidades | Lay-Up | 2 | 152 | 2
S19 | Porosidades | Lay-Up | 2.25 | 153 | 2
S19 | Porosidades | Lay-Up | 2.5 | 154 | 2
S19 | Porosidades | Lay-Up | 3 | 155 | 2
S19 | Porosidades | Lay-Up | 3 | 156 | 2
S19 | Porosidades | Lay-Up | 3 | 157 | 2
S19 | Porosidades | Lay-Up | 3 | 158 | 2
S19 | Porosidades | Lay-Up | 3.5 | 159 | 2
S19 | Porosidades | Lay-Up | 4.81 | 160 | 2
S19 | Porosidades | Lay-Up | 5.13 | 161 | 2
S19 | Porosidades | Lay-Up | 5.83 | 162 | 2
S19 | Porosidades | Lay-Up | 6.06 | 163 | 2
S19 | Porosidades | Lay-Up | 13.63 | 164 | 2
S19 | Porosidades | Lay-Up | 16.13 | 165 | 2
S19 | Repasos | Lay-Up | 2 | 166 | 2
S19 | Repasos | Lay-Up | 2.5 | 167 | 2
S19 | Repasos | Lay-Up | 3 | 168 | 2
S19 | Rotura de B.V. | Lay-Up | 2 | 169 | 2
S19 | Rotura de B.V. | Lay-Up | 4.5 | 170 | 2
S19 | TBD | TBD | 0.5 | 171 | 2
S19.1 | Delaminaciones | Lay-Up | 0.25 | 172 | 2
S19.1 | Delaminaciones | Lay-Up | 0.5 | 173 | 2
S19.1 | Delaminaciones | Lay-Up | 1.25 | 174 | 2
S19.1 | I.M.A. | Lay-Up | 0.2 | 175 | 2
S19.1 | I.M.A. | Lay-Up | 0.25 | 176 | 2
S19.1 | I.M.A. | Lay-Up | 0.25 | 177 | 2
S19.1 | I.M.A. | Lay-Up | 0.25 | 178 | 2
S19.1 | I.M.A. | Lay-Up | 0.25 | 179 | 2
S19.1 | I.M.A. | Lay-Up | 0.25 | 180 | 2
S19.1 | I.M.A. | Lay-Up | 0.25 | 181 | 2
S19.1 | I.M.A. | Lay-Up | 0.4 | 182 | 2
S19.1 | I.M.A. | Lay-Up | 0.5 | 183 | 2
S19.1 | I.M.A. | Lay-Up | 0.5 | 184 | 2
S19.1 | I.M.A. | Lay-Up | 0.5 | 185 | 2
S19.1 | I.M.A. | Lay-Up | 0.5 | 186 | 2
S19.1 | I.M.A. | Lay-Up | 0.5 | 187 | 2
S19.1 | I.M.A. | Lay-Up | 0.5 | 188 | 2
S19.1 | I.M.A. | Lay-Up | 0.5 | 189 | 2
S19.1 | I.M.A. | Lay-Up | 1 | 190 | 2
S19.1 | I.M.A. | Lay-Up | 1 | 191 | 2
S19.1 | I.M.A. | Lay-Up | 1 | 192 | 2
S19.1 | I.M.A. | Lay-Up | 1.5 | 193 | 2
S19.1 | I.M.A. | Lay-Up | 1.5 | 194 | 2
S19.1 | I.M.A. | Lay-Up | 1.5 | 195 | 2
S19.1 | I.M.A. | Lay-Up | 2 | 196 | 2
S19.1 | I.M.A. | Lay-Up | 27 | 197 | 2
S19.1 | Materiales | Lay-Up | 0.75 | 198 | 2
S19.1 | Repasos | Lay-Up | 2 | 199 | 2
S19.1 | Repasos | Lay-Up | 2 | 200 | 2
S19.1 | Repasos | Lay-Up | 2.5 | 201 | 2
Trampa Body | Delaminaciones | Lay-Up | 0.5 | 202 | 2
Trampa Body | I.M.A. | Lay-Up | 0.5 | 203 | 2
Trampa Body | Repasos | Lay-Up | 2.5 | 204 | 2
Trampa Body | Repasos | Lay-Up | 2.5 | 205 | 2
Trampa Body | Repasos | Lay-Up | 2.5 | 206 | 2
Trampa Body | Rotura de B.V. | Lay-Up | 1 | 207 | 2
Trampa Body | Roturas de telas | Handling | 0.5 | 208 | 2
Trampa Body | Roturas de telas | Handling | 0.5 | 209 | 2
Trampa Wing | Materiales | Proveedor | 1 | 210 | 2
Trampa Wing | Materiales | Proveedor | 1 | 211 | 2

## 3
Pieza | Defecto | Area | Horas | myID | mes
Cost. HTP | Averías | Autoclave | 0.3 | 212 | 3
Cost. HTP | Averías | Autoclave | 0.3 | 213 | 3
Cost. HTP | Averías | Autoclave | 0.3 | 214 | 3
Cost. HTP | Averías | Autoclave | 0.3 | 215 | 3
Cost. HTP | Averías | Autoclave | 0.3 | 216 | 3
Cost. HTP | Averías | Autoclave | 0.3 | 217 | 3
Cost. HTP | Averías | Autoclave | 0.5 | 218 | 3
Cost. HTP | Averías | Autoclave | 0.5 | 219 | 3
Cost. HTP | Averías | Autoclave | 0.5 | 220 | 3
Cost. HTP | F.V | Lay-Up | 0.25 | 221 | 3
Cost. HTP | F.V | Lay-Up | 0.25 | 222 | 3
Cost. HTP | F.V | Lay-Up | 0.25 | 223 | 3
Cost. HTP | F.V | Lay-Up | 0.25 | 224 | 3
Cost. HTP | F.V | Lay-Up | 0.75 | 225 | 3
Cost. HTP | F.V | Lay-Up | 0.75 | 226 | 3
Cost. HTP | F.V | Lay-Up | 0.75 | 227 | 3
Cost. HTP | F.V | Lay-Up | 0.75 | 228 | 3
Cost. HTP | TBD | Reparaciones | 0.5 | 229 | 3
Larg. HTP | Averías | Autoclave | 1 | 230 | 3
Larg. HTP | Averías | Autoclave | 1 | 231 | 3
Larg. HTP | Delaminaciones | Lay-Up | 0.25 | 232 | 3
Larg. HTP | Delaminaciones | Lay-Up | 0.5 | 233 | 3
Larg. HTP | Delaminaciones | Lay-Up | 1 | 234 | 3
HTP | Averías | Recanteado | 1.5 | 235 | 3
HTP | Delaminaciones | Subcontratista | 4 | 236 | 3
HTP | Delaminaciones | Ultrasonidos | 0.5 | 237 | 3
HTP | Desencolados | Lay-Up | 0.5 | 238 | 3
HTP | Desencolados | Lay-Up | 0.5 | 239 | 3
HTP | Desencolados | Lay-Up | 1.5 | 240 | 3
HTP | F.V | Lay-Up | 2.5 | 241 | 3
HTP | I.M.A. | Lay-Up | 0.25 | 242 | 3
HTP | I.M.A. | Lay-Up | 0.25 | 243 | 3
HTP | I.M.A. | Lay-Up | 0.25 | 244 | 3
HTP | I.M.A. | Lay-Up | 0.5 | 245 | 3
HTP | Materiales | Lay-Up | 2 | 246 | 3
HTP | Materiales | Lay-Up | 2 | 247 | 3
HTP | Materiales | Lay-Up | 2 | 248 | 3
HTP | Repasos | Lay-Up | 3.5 | 249 | 3
HTP | TBD | TBD | 1 | 250 | 3
Revest. Timón | Averías | Autoclave | 1.5 | 251 | 3
Revest. Timón | Averías | Autoclave | 1.5 | 252 | 3
Revest. Timón | Averías | Conformado | 2 | 253 | 3
Revest. Timón | Averías | Conformado | 2 | 254 | 3
Revest. Timón | Averías | Subcontratista | 2 | 255 | 3
Revest. Timón | Deformaciones | Lay-Up | 0.25 | 256 | 3
Revest. Timón | Deformaciones | Lay-Up | 0.5 | 257 | 3
Revest. Timón | Deformaciones | Lay-Up | 0.5 | 258 | 3
Revest. Timón | Deformaciones | Lay-Up | 0.5 | 259 | 3
Revest. Timón | Deformaciones | Lay-Up | 0.6 | 260 | 3
Revest. Timón | Deformaciones | Lay-Up | 0.75 | 261 | 3
Revest. Timón | Deformaciones | Lay-Up | 7.25 | 262 | 3
Revest. Timón | I.M.A. | Lay-Up | 0.25 | 263 | 3
Revest. Timón | I.M.A. | Lay-Up | 0.75 | 264 | 3
Revest. Timón | Marcas | Subcontratista | 0.25 | 265 | 3
Revest. Timón | Marcas | Subcontratista | 1.25 | 266 | 3
Revest. Timón | Materiales | Lay-Up | 1.5 | 267 | 3
Revest. Timón | Repasos | Lay-Up | 2 | 268 | 3
Rudder | Arrugas | Lay-Up | 0.25 | 269 | 3
Rudder | Arrugas | Lay-Up | 0.25 | 270 | 3
Rudder | Arrugas | Lay-Up | 0.25 | 271 | 3
Rudder | Arrugas | Lay-Up | 0.25 | 272 | 3
Rudder | Arrugas | Lay-Up | 0.5 | 273 | 3
Rudder | Arrugas | Lay-Up | 0.5 | 274 | 3
Rudder | Arrugas | Lay-Up | 0.5 | 275 | 3
Rudder | Arrugas | Lay-Up | 0.5 | 276 | 3
Rudder | Arrugas | Lay-Up | 0.5 | 277 | 3
Rudder | Arrugas | Lay-Up | 0.5 | 278 | 3
Rudder | Arrugas | Lay-Up | 0.5 | 279 | 3
Rudder | Arrugas | Lay-Up | 0.5 | 280 | 3
Rudder | Arrugas | Lay-Up | 0.5 | 281 | 3
Rudder | Arrugas | Lay-Up | 0.6 | 282 | 3
Rudder | Arrugas | Lay-Up | 1 | 283 | 3
Rudder | Arrugas | Lay-Up | 6 | 284 | 3
Rudder | Averías | Autoclave | 1.5 | 285 | 3
Rudder | Averías | Autoclave | 1.5 | 286 | 3
Rudder | Averías | Autoclave | 1.5 | 287 | 3
Rudder | Averías | Autoclave | 1.5 | 288 | 3
Rudder | Averías | Autoclave | 1.5 | 289 | 3
Rudder | Averías | Autoclave | 1.5 | 290 | 3
Rudder | Averías | Autoclave | 1.5 | 291 | 3
Rudder | Averías | Autoclave | 1.5 | 292 | 3
Rudder | Delaminaciones | Lay-Up | 0.25 | 293 | 3
Rudder | Delaminaciones | Lay-Up | 0.6 | 294 | 3
Rudder | Delaminaciones | Lay-Up | 1.5 | 295 | 3
Rudder | Repasos | Lay-Up | 2 | 296 | 3
S19 | Abult. y Depr. | Lay-Up | 0.6 | 297 | 3
S19 | Abult. y Depr. | Lay-Up | 2.6 | 298 | 3
S19 | Averías | Autoclave | 1.5 | 299 | 3
S19 | Averías | Autoclave | 2 | 300 | 3
S19 | Averías | Autoclave | 2 | 301 | 3
S19 | Averías | Ultrasonidos | 2 | 302 | 3
S19 | Averías | Ultrasonidos | 2 | 303 | 3
S19 | Averías | Ultrasonidos | 2 | 304 | 3
S19 | Averías | Ultrasonidos | 3 | 305 | 3
S19 | Clav. Herramienta | Recanteado | 0.6 | 306 | 3
S19 | Clav. Herramienta | Recanteado | 1.85 | 307 | 3
S19 | Delaminaciones | Lay-Up | 0.25 | 308 | 3
S19 | Delaminaciones | Lay-Up | 0.25 | 309 | 3
S19 | Delaminaciones | Lay-Up | 0.5 | 310 | 3
S19 | Delaminaciones | Lay-Up | 0.6 | 311 | 3
S19 | Delaminaciones | Lay-Up | 0.75 | 312 | 3
S19 | Delaminaciones | Lay-Up | 2.5 | 313 | 3
S19 | Delaminaciones | Recanteado | 1.5 | 314 | 3
S19 | Escalones | Lay-Up | 0.25 | 315 | 3
S19 | Escalones | Lay-Up | 0.6 | 316 | 3
S19 | Escalones | Lay-Up | 0.6 | 317 | 3
S19 | Escalones | Lay-Up | 3.75 | 318 | 3
S19 | Escalones | Lay-Up | 3.75 | 319 | 3
S19 | F.V | Encintado | 1 | 320 | 3
S19 | F.V | Lay-Up | 0.5 | 321 | 3
S19 | F.V | Lay-Up | 1 | 322 | 3
S19 | F.V | Lay-Up | 2 | 323 | 3
S19 | F.V | Lay-Up | 3.25 | 324 | 3
S19 | F.V | Lay-Up | 3.5 | 325 | 3
S19 | F.V | Lay-Up | 7 | 326 | 3
S19 | Falta de material | Encintado | 0.25 | 327 | 3
S19 | Falta de material | Encintado | 0.6 | 328 | 3
S19 | Falta de material | Encintado | 1.5 | 329 | 3
S19 | Falta de material | Encintado | 1.5 | 330 | 3
S19 | Falta de material | Encintado | 25 | 331 | 3
S19 | Materiales | Lay-Up | 2 | 332 | 3
S19 | Materiales | Lay-Up | 2 | 333 | 3
S19 | Materiales | Lay-Up | 2 | 334 | 3
S19 | Materiales | Lay-Up | 2 | 335 | 3
S19 | Materiales | Lay-Up | 2 | 336 | 3
S19 | Porosidades | Lay-Up | 0.5 | 337 | 3
S19 | Porosidades | Lay-Up | 0.5 | 338 | 3
S19 | Porosidades | Lay-Up | 1 | 339 | 3
S19 | Porosidades | Lay-Up | 1.25 | 340 | 3
S19 | Porosidades | Lay-Up | 1.25 | 341 | 3
S19 | Porosidades | Lay-Up | 1.5 | 342 | 3
S19 | Porosidades | Lay-Up | 1.5 | 343 | 3
S19 | Porosidades | Lay-Up | 1.75 | 344 | 3
S19 | Porosidades | Lay-Up | 2 | 345 | 3
S19 | Porosidades | Lay-Up | 3 | 346 | 3
S19 | Porosidades | Lay-Up | 3 | 347 | 3
S19 | Porosidades | Lay-Up | 4.81 | 348 | 3
S19 | Porosidades | Lay-Up | 5.83 | 349 | 3
S19 | Porosidades | Lay-Up | 13.25 | 350 | 3
S19 | Repasos | Lay-Up | 1 | 351 | 3
S19 | TBD | TBD | 1 | 352 | 3
S19 | TBD | TBD | 2 | 353 | 3
S19 | TBD | TBD | 2 | 354 | 3
S19 | TBD | TBD | 2 | 355 | 3
S19.1 | Averías | Autoclave | 2 | 356 | 3
S19.1 | Averías | Autoclave | 2 | 357 | 3
S19.1 | F.V | Lay-Up | 0.25 | 358 | 3
S19.1 | F.V | Lay-Up | 0.6 | 359 | 3
S19.1 | F.V | Lay-Up | 3 | 360 | 3
S19.1 | I.M.A. | Lay-Up | 2 | 361 | 3
S19.1 | I.M.A. | Lay-Up | 2 | 362 | 3
S19.1 | I.M.A. | Lay-Up | 16 | 363 | 3
S19.1 | Repasos | Lay-Up | 1.5 | 364 | 3
S19.1 | Repasos | Lay-Up | 1.5 | 365 | 3
S19.1 | Repasos | Lay-Up | 2 | 366 | 3
S19.1 | Repasos | Lay-Up | 2.5 | 367 | 3
S19.1 | Repasos | Lay-Up | 2.5 | 368 | 3
Trampa Body | Arrugas | Lay-Up | 0.25 | 369 | 3
Trampa Body | Arrugas | Lay-Up | 0.25 | 370 | 3
Trampa Body | Arrugas | Lay-Up | 0.25 | 371 | 3
Trampa Body | Arrugas | Lay-Up | 0.5 | 372 | 3
Trampa Body | Arrugas | Lay-Up | 0.5 | 373 | 3
Trampa Body | Arrugas | Lay-Up | 0.5 | 374 | 3
Trampa Body | Arrugas | Lay-Up | 1 | 375 | 3
Trampa Body | Arrugas | Lay-Up | 1 | 376 | 3
Trampa Body | Arrugas | Lay-Up | 1 | 377 | 3
Trampa Body | Averías | Autoclave | 1 | 378 | 3
Trampa Body | Averías | Autoclave | 1 | 379 | 3
Trampa Body | Averías | Autoclave | 1 | 380 | 3
Trampa Body | Averías | Autoclave | 1 | 381 | 3
Trampa Body | Averías | Autoclave | 1 | 382 | 3
Trampa Body | Averías | Autoclave | 1 | 383 | 3
Trampa Body | Averías | Autoclave | 1.5 | 384 | 3
Trampa Body | Clav. Herramienta | Subcontratista | 0.25 | 385 | 3
Trampa Body | Clav. Herramienta | Subcontratista | 1.25 | 386 | 3
Trampa Body | Materiales | Lay-Up | 1.5 | 387 | 3
Trampa Body | Materiales | Proveedor | 1 | 388 | 3
Trampa Body | Materiales | Proveedor | 1 | 389 | 3
Trampa Body | Repasos | Lay-Up | 0.5 | 390 | 3
Trampa Body | Repasos | Lay-Up | 2 | 391 | 3
Trampa Body | Repasos | Lay-Up | 2.5 | 392 | 3
Trampa Body | Repasos | Lay-Up | 3 | 393 | 3
Trampa Wing | Averías | Autoclave | 2 | 394 | 3

## 4
Pieza | Defecto | Area | Horas | myID | mes
Cost. HTP | Delaminaciones | Subcontratista | 0.25 | 395 | 4
Cost. HTP | Delaminaciones | Subcontratista | 0.5 | 396 | 4
Cost. HTP | Delaminaciones | Subcontratista | 0.5 | 397 | 4
HTP | Delaminaciones | Lay-Up | 0.25 | 398 | 4
HTP | Delaminaciones | Lay-Up | 0.5 | 399 | 4
HTP | Delaminaciones | Lay-Up | 0.6 | 400 | 4
HTP | Delaminaciones | Lay-Up | 1 | 401 | 4
HTP | F.V | Lay-Up | 0.25 | 402 | 4
HTP | F.V | Lay-Up | 1.5 | 403 | 4
HTP | F.V | Lay-Up | 4 | 404 | 4
HTP | Materiales | Lay-Up | 1 | 405 | 4
HTP | Materiales | Lay-Up | 2 | 406 | 4
HTP | Materiales | Lay-Up | 2 | 407 | 4
HTP | Materiales | Lay-Up | 2 | 408 | 4
HTP | Materiales | Lay-Up | 2 | 409 | 4
HTP | Repasos | Lay-Up | 1.5 | 410 | 4
HTP | Repasos | Lay-Up | 2.5 | 411 | 4
HTP | TBD | TBD | 0.25 | 412 | 4
Revest. Timón | Averías | Autoclave | 1.5 | 413 | 4
Revest. Timón | Repasos | Lay-Up | 1.5 | 414 | 4
Revest. Timón | Repasos | Lay-Up | 1.5 | 415 | 4
Revest. Timón | TBD | TBD | 0.5 | 416 | 4
Revest. Timón | TBD | TBD | 0.5 | 417 | 4
Rudder | Materiales | Lay-Up | 1.5 | 418 | 4
Rudder | Materiales | Lay-Up | 1.5 | 419 | 4
S19 | Averías | Autoclave | 2 | 420 | 4
S19 | Averías | Autoclave | 2 | 421 | 4
S19 | Averías | Ultrasonidos | 2 | 422 | 4
S19 | Delaminaciones | Desmoldeo | 0.125 | 423 | 4
S19 | Delaminaciones | Desmoldeo | 0.5 | 424 | 4
S19 | Delaminaciones | Desmoldeo | 1.25 | 425 | 4
S19 | Delaminaciones | Lay-Up | 1.5 | 426 | 4
S19 | F.V | Lay-Up | 0.25 | 427 | 4
S19 | F.V | Lay-Up | 0.25 | 428 | 4
S19 | F.V | Lay-Up | 1.5 | 429 | 4
S19 | F.V | Lay-Up | 2 | 430 | 4
S19 | F.V | Lay-Up | 7 | 431 | 4
S19 | F.V | Lay-Up | 8 | 432 | 4
S19 | M.B. | Lay-Up | 0.125 | 433 | 4
S19 | M.B. | Lay-Up | 1.25 | 434 | 4
S19 | Porosidades | Lay-Up | 1 | 435 | 4
S19 | Porosidades | Lay-Up | 1.5 | 436 | 4
S19 | Porosidades | Lay-Up | 2.5 | 437 | 4
S19 | Porosidades | Lay-Up | 4.5 | 438 | 4
S19 | Porosidades | Lay-Up | 6 | 439 | 4
S19 | Repasos | Lay-Up | 1.5 | 440 | 4
S19 | Repasos | Lay-Up | 2 | 441 | 4
S19 | Repasos | Lay-Up | 3.5 | 442 | 4
S19 | TBD | TBD | 1.5 | 443 | 4
S19.1 | Averías | Autoclave | 2 | 444 | 4
S19.1 | Averías | Autoclave | 2 | 445 | 4
S19.1 | Rep.Erronea | Reparaciones | 0.25 | 446 | 4
S19.1 | Rep.Erronea | Reparaciones | 0.25 | 447 | 4
S19.1 | Rep.Erronea | Reparaciones | 0.25 | 448 | 4
S19.1 | Rep.Erronea | Reparaciones | 0.25 | 449 | 4
S19.1 | Rep.Erronea | Reparaciones | 0.25 | 450 | 4
S19.1 | Rep.Erronea | Reparaciones | 0.25 | 451 | 4
S19.1 | Rep.Erronea | Reparaciones | 0.25 | 452 | 4
S19.1 | Rep.Erronea | Reparaciones | 0.25 | 453 | 4
S19.1 | Rep.Erronea | Reparaciones | 0.25 | 454 | 4
S19.1 | Rep.Erronea | Reparaciones | 0.5 | 455 | 4
S19.1 | Rep.Erronea | Reparaciones | 0.5 | 456 | 4
S19.1 | Rep.Erronea | Reparaciones | 0.5 | 457 | 4
S19.1 | Rep.Erronea | Reparaciones | 0.5 | 458 | 4
S19.1 | Rep.Erronea | Reparaciones | 0.5 | 459 | 4
S19.1 | Rep.Erronea | Reparaciones | 2 | 460 | 4
S19.1 | Rep.Erronea | Reparaciones | 60 | 461 | 4
S19.1 | TBD | TBD | 0.5 | 462 | 4
Trampa Body | Averías | Autoclave | 1 | 463 | 4
Trampa Body | Averías | Autoclave | 1 | 464 | 4
Trampa Body | Averías | Autoclave | 1 | 465 | 4
Trampa Body | Delaminaciones | Lay-Up | 0.25 | 466 | 4
Trampa Body | Delaminaciones | Lay-Up | 0.25 | 467 | 4
Trampa Body | Delaminaciones | Lay-Up | 0.25 | 468 | 4
Trampa Body | Delaminaciones | Lay-Up | 0.5 | 469 | 4
Trampa Body | Delaminaciones | Lay-Up | 0.75 | 470 | 4
Trampa Body | Repasos | Lay-Up | 1.5 | 471 | 4
Trampa Body | Repasos | Lay-Up | 2.5 | 472 | 4
Trampa Body | Repasos | Lay-Up | 2.5 | 473 | 4
Trampa Body | Repasos | Lay-Up | 2.5 | 474 | 4
Trampa Body | Repasos | Lay-Up | 3 | 475 | 4
Trampa Body | Repasos | Subcontratista | 1.5 | 476 | 4
Trampa Body | Roturas de telas | Handling | 0.25 | 477 | 4
Trampa Wing | Clav. Herramienta | Subcontratista | 0.25 | 478 | 4
Trampa Wing | Clav. Herramienta | Subcontratista | 1.25 | 479 | 4
Trampa Wing | Repasos | Lay-Up | 1 | 480 | 4
Trampa Wing | TBD | TBD | 0.5 | 481 | 4

## 5
Pieza | Defecto | Area | Horas | myID | mes
Larg. HTP | Porosidades | Lay-Up | 0.25 | 482 | 5
Larg. HTP | Porosidades | Lay-Up | 0.25 | 483 | 5
Larg. HTP | Porosidades | Lay-Up | 0.25 | 484 | 5
Larg. HTP | Porosidades | Lay-Up | 0.25 | 485 | 5
HTP | Delaminaciones | Handling | 0.25 | 486 | 5
HTP | Delaminaciones | Handling | 0.5 | 487 | 5
HTP | Delaminaciones | Handling | 0.5 | 488 | 5
HTP | Delaminaciones | Handling | 1.25 | 489 | 5
HTP | F.V | Encintado | 3 | 490 | 5
HTP | F.V | Encintado | 3 | 491 | 5
HTP | Marcas | Lay-Up | 1 | 492 | 5
HTP | Materiales | Lay-Up | 2 | 493 | 5
Revest. Timón | Averías | Autoclave | 1.5 | 494 | 5
Revest. Timón | Delaminaciones | Desmoldeo | 0.5 | 495 | 5
Revest. Timón | Delaminaciones | Recanteado | 1 | 496 | 5
Revest. Timón | Espesores | Lay-Up | 0.25 | 497 | 5
Revest. Timón | Espesores | Lay-Up | 1.25 | 498 | 5
Revest. Timón | I.M.A. | Lay-Up | 0.25 | 499 | 5
Revest. Timón | I.M.A. | Lay-Up | 1 | 500 | 5
Rudder | Materiales | Lay-Up | 1.5 | 501 | 5
Rudder | Repasos | Lay-Up | 2 | 502 | 5
S19 | Arrugas | Lay-Up | 0.25 | 503 | 5
S19 | Arrugas | Lay-Up | 4 | 504 | 5
S19 | Averías | Autoclave | 2 | 505 | 5
S19 | Averías | Autoclave | 2 | 506 | 5
S19 | Delaminaciones | Desmoldeo | 0.25 | 507 | 5
S19 | Delaminaciones | Desmoldeo | 0.5 | 508 | 5
S19 | Delaminaciones | Desmoldeo | 2 | 509 | 5
S19 | Delaminaciones | Lay-Up | 0.5 | 510 | 5
S19 | Espesores | Lay-Up | 2 | 511 | 5
S19 | F.V | Encintado | 4 | 512 | 5
S19 | F.V | Encintado | 6.5 | 513 | 5
S19 | F.V | Encintado | 10 | 514 | 5
S19 | F.V | Lay-Up | 0.25 | 515 | 5
S19 | F.V | Lay-Up | 0.25 | 516 | 5
S19 | F.V | Lay-Up | 1 | 517 | 5
S19 | F.V | Lay-Up | 1 | 518 | 5
S19 | F.V | Lay-Up | 7.5 | 519 | 5
S19 | Fab.Errónea | Lay-Up | 0.25 | 520 | 5
S19 | Fab.Errónea | Lay-Up | 1.25 | 521 | 5
S19 | I.M.A. | Lay-Up | 0.5 | 522 | 5
S19 | I.M.A. | Lay-Up | 0.5 | 523 | 5
S19 | Porosidades | Lay-Up | 0.25 | 524 | 5
S19 | Porosidades | Lay-Up | 0.5 | 525 | 5
S19 | Porosidades | Lay-Up | 0.5 | 526 | 5
S19 | Porosidades | Lay-Up | 1 | 527 | 5
S19 | Porosidades | Lay-Up | 1.5 | 528 | 5
S19 | Repasos | Lay-Up | 1.5 | 529 | 5
S19 | Repasos | Lay-Up | 2 | 530 | 5
S19 | Repasos | Lay-Up | 2 | 531 | 5
S19 | Repasos | Lay-Up | 2.5 | 532 | 5
S19 | Repasos | Lay-Up | 2.5 | 533 | 5
S19 | Repasos | Lay-Up | 3.5 | 534 | 5
S19.1 | Averías | Autoclave | 2 | 535 | 5
S19.1 | Averías | Autoclave | 2 | 536 | 5
S19.1 | Averías | Autoclave | 2 | 537 | 5
S19.1 | Holguras | Lay-Up | 1 | 538 | 5
S19.1 | Holguras | Lay-Up | 1.5 | 539 | 5
S19.1 | I.M.A. | Lay-Up | 0.5 | 540 | 5
S19.1 | Repasos | Lay-Up | 4 | 541 | 5
S19.1 | Repasos | Lay-Up | 4 | 542 | 5
S19.1 | Rotura de B.V. | Autoclave | 2 | 543 | 5
Trampa Body | Averías | Autoclave | 1 | 544 | 5
Trampa Body | Delaminaciones | Lay-Up | 0.5 | 545 | 5
Trampa Body | Delaminaciones | Lay-Up | 3 | 546 | 5
Trampa Body | Porosidades | Lay-Up | 0.5 | 547 | 5
Trampa Body | Repasos | Lay-Up | 2 | 548 | 5
Trampa Body | Repasos | Lay-Up | 2 | 549 | 5
Trampa Body | Repasos | Lay-Up | 2 | 550 | 5
Trampa Body | Repasos | Lay-Up | 3.5 | 551 | 5
Trampa Body | Repasos | Lay-Up | 4 | 552 | 5

## 6
Pieza | Defecto | Area | Horas | myID | mes
Cost. HTP | Probetas | Lay-Up | 0.5 | 553 | 6
Cost. HTP | Probetas | Lay-Up | 8 | 554 | 6
Larg. HTP | Desencolados | Lay-Up | 0.5 | 555 | 6
Larg. HTP | Desencolados | Lay-Up | 2 | 556 | 6
Larg. HTP | Desencolados | Lay-Up | 4 | 557 | 6
Larg. HTP | Desp. Rigidiz. | Lay-Up | 8 | 558 | 6
HTP | Averías | Mantenimiento | 11 | 559 | 6
HTP | F.V | Encintado | 1.6 | 560 | 6
Revest. Timón | Averías | Mantenimiento | 1 | 561 | 6
Revest. Timón | Averías | Mantenimiento | 1 | 562 | 6
Revest. Timón | Delaminaciones | Lay-Up | 0.5 | 563 | 6
Revest. Timón | Delaminaciones | Lay-Up | 3 | 564 | 6
Revest. Timón | Delaminaciones | Recanteado | 0.25 | 565 | 6
Revest. Timón | Delaminaciones | Recanteado | 0.5 | 566 | 6
Revest. Timón | Delaminaciones | Recanteado | 1.75 | 567 | 6
Revest. Timón | Espesores | Lay-Up | 0.25 | 568 | 6
Revest. Timón | Espesores | Lay-Up | 0.75 | 569 | 6
Revest. Timón | Repasos | Lay-Up | 2 | 570 | 6
Revest. Timón | Repasos | Lay-Up | 2.5 | 571 | 6
S19 | Escalones | Lay-Up | 0.25 | 572 | 6
S19 | Escalones | Lay-Up | 0.6 | 573 | 6
S19 | Escalones | Lay-Up | 3.75 | 574 | 6
S19 | Espesores | Lay-Up | 1 | 575 | 6
S19 | F.V | Encintado | 3 | 576 | 6
S19 | F.V | Encintado | 8 | 577 | 6
S19 | F.V | Encintado | 10 | 578 | 6
S19 | F.V | Encintado | 10 | 579 | 6
S19 | Materiales | TBD | 2 | 580 | 6
S19 | Repasos | Lay-Up | 2 | 581 | 6
S19 | Repasos | Lay-Up | 2.5 | 582 | 6
S19 | Repasos | Lay-Up | 2.5 | 583 | 6
S19 | Repasos | Lay-Up | 2.5 | 584 | 6
S19 | Repasos | Lay-Up | 3 | 585 | 6
S19 | TBD | Lay-Up | 1 | 586 | 6
S19.1 | Materiales | TBD | 2 | 587 | 6
S19.1 | Materiales | TBD | 2 | 588 | 6
S19.1 | Repasos | Lay-Up | 3 | 589 | 6
S19.1 | Repasos | Lay-Up | 3 | 590 | 6
S19.1 | Repasos | Lay-Up | 3 | 591 | 6
S19.1 | Repasos | Lay-Up | 3.5 | 592 | 6
Trampa Body | Repasos | Lay-Up | 1.5 | 593 | 6
Trampa Body | Repasos | Lay-Up | 1.5 | 594 | 6
Trampa Body | Repasos | Lay-Up | 2 | 595 | 6
Trampa Body | Repasos | Lay-Up | 2 | 596 | 6
Trampa Body | Repasos | Lay-Up | 2 | 597 | 6
Trampa Body | Repasos | Lay-Up | 2 | 598 | 6
Trampa Body | Repasos | Lay-Up | 2.5 | 599 | 6
Trampa Body | Repasos | Lay-Up | 2.5 | 600 | 6
Trampa Body | Repasos | Lay-Up | 4 | 601 | 6
Trampa Wing | Desp.Omegas | Lay-Up | 2.5 | 602 | 6
Trampa Wing | Probetas | Subcontratista | 2 | 603 | 6
Trampa Wing | Repasos | Lay-Up | 1 | 604 | 6
Trampa Wing | Repasos | Lay-Up | 1.5 | 605 | 6

## 7
Pieza | Defecto | Area | Horas | myID | mes
Larg. HTP | Delaminaciones | Autoclave | 0.5 | 606 | 7
Larg. HTP | Delaminaciones | Autoclave | 0.5 | 607 | 7
Larg. HTP | Delaminaciones | Autoclave | 4 | 608 | 7
Larg. HTP | Delaminaciones | Autoclave | 4 | 609 | 7
Revest. Timón | Arrugas | Lay-Up | 0.25 | 610 | 7
Revest. Timón | Arrugas | Lay-Up | 0.5 | 611 | 7
Revest. Timón | Arrugas | Lay-Up | 0.5 | 612 | 7
Revest. Timón | Arrugas | Lay-Up | 0.5 | 613 | 7
Revest. Timón | Arrugas | Lay-Up | 0.6 | 614 | 7
Revest. Timón | Arrugas | Lay-Up | 0.75 | 615 | 7
Revest. Timón | Arrugas | Lay-Up | 7.25 | 616 | 7
Revest. Timón | Delaminaciones | Lay-Up | 3 | 617 | 7
Revest. Timón | Fab.Errónea | Corte | 6 | 618 | 7
Rudder | Abult. y Depr. | Lay-Up | 0.25 | 619 | 7
Rudder | Abult. y Depr. | Lay-Up | 1 | 620 | 7
Rudder | Fab.Errónea | Lay-Up | 14 | 621 | 7
S19 | Clav. Herramienta | Autoclave | 0.25 | 622 | 7
S19 | Clav. Herramienta | Autoclave | 0.5 | 623 | 7
S19 | Delaminaciones | Desmoldeo | 1 | 624 | 7
S19 | Delaminaciones | Handling | 0.25 | 625 | 7
S19 | Delaminaciones | Handling | 0.25 | 626 | 7
S19 | Delaminaciones | Handling | 0.5 | 627 | 7
S19 | Delaminaciones | Handling | 0.5 | 628 | 7
S19 | Delaminaciones | Handling | 1 | 629 | 7
S19 | Delaminaciones | Handling | 2 | 630 | 7
S19 | Delaminaciones | Recanteado | 0.25 | 631 | 7
S19 | Delaminaciones | Recanteado | 2 | 632 | 7
S19 | Delaminaciones | Recanteado | 6 | 633 | 7
S19 | Escalones | Lay-Up | 0.1 | 634 | 7
S19 | Escalones | Lay-Up | 0.6 | 635 | 7
S19 | Escalones | Lay-Up | 3.75 | 636 | 7
S19 | F.V | Encintado | 4 | 637 | 7
S19 | F.V | Encintado | 9 | 638 | 7
S19 | F.V | Lay-Up | 0.1 | 639 | 7
S19 | F.V | Lay-Up | 2 | 640 | 7
S19 | F.V | Programacion | 10 | 641 | 7
S19 | Materiales | C.Produccion | 4 | 642 | 7
S19 | Materiales | Lay-Up | 2 | 643 | 7
S19 | Materiales | Lay-Up | 2 | 644 | 7
S19 | Porosidades | Lay-Up | 0.3 | 645 | 7
S19 | Porosidades | Lay-Up | 0.5 | 646 | 7
S19 | Porosidades | Lay-Up | 1.5 | 647 | 7
S19 | Porosidades | Lay-Up | 3.25 | 648 | 7
S19 | Repasos | Lay-Up | 2 | 649 | 7
S19 | Repasos | Lay-Up | 2 | 650 | 7
S19 | Repasos | Lay-Up | 2.5 | 651 | 7
S19 | Repasos | Lay-Up | 3 | 652 | 7
S19 | Repasos | Lay-Up | 3 | 653 | 7
S19 | Repasos | Lay-Up | 3 | 654 | 7
S19.1 | Delaminaciones | Autoclave | 1 | 655 | 7
S19.1 | I.M.A. | Lay-Up | 0.25 | 656 | 7
S19.1 | I.M.A. | Lay-Up | 0.5 | 657 | 7
S19.1 | I.M.A. | Lay-Up | 0.75 | 658 | 7
S19.1 | Materiales | TBD | 2 | 659 | 7
S19.1 | Materiales | TBD | 2 | 660 | 7
S19.1 | Repasos | Lay-Up | 2.5 | 661 | 7
S19.1 | Repasos | Lay-Up | 2.5 | 662 | 7
Trampa Body | Desencolados | Lay-Up | 0.25 | 663 | 7
Trampa Body | Desencolados | Lay-Up | 0.5 | 664 | 7
Trampa Body | Desencolados | Lay-Up | 1.25 | 665 | 7
Trampa Body | Materiales | Lay-Up | 1 | 666 | 7
Trampa Body | Repasos | Lay-Up | 2.5 | 667 | 7
Trampa Wing | Porosidades | Lay-Up | 1 | 668 | 7

## 8
Pieza | Defecto | Area | Horas | myID | mes
S19 | Porosidades | Lay-Up | 5.5 | 669 | 8
Trampa Body | Probetas | Proveedor | 1 | 670 | 8

## 9
Pieza | Defecto | Area | Horas | myID | mes
Cost. HTP | Rotura de B.V. | Autoclave | 4 | 671 | 9
Revest. Timón | T.Externos | Subcontratista | 5 | 672 | 9
Revest. Timón | Fab.Errónea | Lay-Up | 0.25 | 673 | 9
Revest. Timón | Fab.Errónea | Lay-Up | 0.25 | 674 | 9
Rudder | Abult. y Depr. | Lay-Up | 1.25 | 675 | 9
Rudder | Abult. y Depr. | Lay-Up | 0.25 | 676 | 9
Rudder | F.V | Lay-Up | 1.25 | 677 | 9
Rudder | Espesores | Lay-Up | 0.5 | 678 | 9
Rudder | Espesores | Lay-Up | 0.25 | 679 | 9

## 10
Pieza | Defecto | Area | Horas | myID | mes
Cost. HTP | Averías | Autoclave | 3 | 680 | 10
Larg. HTP | Averías | Autoclave | 2 | 681 | 10
Larg. HTP | Averías | Autoclave | 2 | 682 | 10
HTP | Delaminaciones | Ultrasonidos | 0.1 | 683 | 10
HTP | Delaminaciones | Ultrasonidos | 0.25 | 684 | 10
HTP | Delaminaciones | Ultrasonidos | 0.25 | 685 | 10
HTP | Delaminaciones | Ultrasonidos | 0.5 | 686 | 10
HTP | Delaminaciones | Ultrasonidos | 0.5 | 687 | 10
HTP | Delaminaciones | Ultrasonidos | 0.6 | 688 | 10
HTP | Delaminaciones | Ultrasonidos | 4 | 689 | 10
HTP | TBD | Subcontratista | 1 | 690 | 10
HTP | TBD | TBD | 8 | 691 | 10
Revest. Timón | Fab.Errónea | Lay-Up | 0.25 | 692 | 10
Revest. Timón | Fab.Errónea | Lay-Up | 0.5 | 693 | 10
Revest. Timón | Falta de material | Lay-Up | 0.125 | 694 | 10
Revest. Timón | Falta de material | Lay-Up | 1.5 | 695 | 10
Revest. Timón | I.M.A. | Lay-Up | 0.125 | 696 | 10
Revest. Timón | I.M.A. | Lay-Up | 0.5 | 697 | 10
Rudder | Rotura de B.V. | Lay-Up | 16.63 | 698 | 10
S19 | Abult. y Depr. | Lay-Up | 0.125 | 699 | 10
S19 | Abult. y Depr. | Lay-Up | 0.5 | 700 | 10
S19 | Delaminaciones | Desmoldeo | 0.5 | 701 | 10
S19 | Delaminaciones | Desmoldeo | 3 | 702 | 10
S19 | Delaminaciones | Lay-Up | 0.125 | 703 | 10
S19 | Delaminaciones | Lay-Up | 0.25 | 704 | 10
S19 | Delaminaciones | Lay-Up | 0.25 | 705 | 10
S19 | Delaminaciones | Lay-Up | 0.5 | 706 | 10
S19 | Delaminaciones | Lay-Up | 0.5 | 707 | 10
S19 | Delaminaciones | Lay-Up | 0.6 | 708 | 10
S19 | Delaminaciones | Lay-Up | 1 | 709 | 10
S19 | Delaminaciones | Lay-Up | 1.25 | 710 | 10
S19 | Delaminaciones | Lay-Up | 1.75 | 711 | 10
S19 | Desencolados | Lay-Up | 2.5 | 712 | 10
S19 | Escalones | Lay-Up | 0.125 | 713 | 10
S19 | Escalones | Lay-Up | 0.6 | 714 | 10
S19 | Escalones | Lay-Up | 3.75 | 715 | 10
S19 | Fab.Errónea | Utillaje | 2.5 | 716 | 10
S19 | I.M.A. | Lay-Up | 0.125 | 717 | 10
S19 | I.M.A. | Lay-Up | 2.5 | 718 | 10
S19 | I.M.A. | Lay-Up | 6 | 719 | 10
S19 | Materiales | Lay-Up | 2 | 720 | 10
S19 | Materiales | Lay-Up | 2 | 721 | 10
S19 | Porosidades | Lay-Up | 1 | 722 | 10
S19 | Porosidades | Lay-Up | 1.5 | 723 | 10
S19 | Porosidades | Lay-Up | 6 | 724 | 10
S19 | Repasos | Lay-Up | 1 | 725 | 10
S19 | Repasos | Lay-Up | 1.5 | 726 | 10
S19 | Repasos | Lay-Up | 2 | 727 | 10
S19 | Repasos | Lay-Up | 2 | 728 | 10
S19 | Repasos | Lay-Up | 3 | 729 | 10
S19 | Repasos | Lay-Up | 3.5 | 730 | 10
S19 | Repasos | Lay-Up | 3.5 | 731 | 10
S19 | Repasos | Lay-Up | 4 | 732 | 10
S19 | Repasos | Lay-Up | 4 | 733 | 10
S19 | Repasos | Lay-Up | 4 | 734 | 10
S19 | Repasos | Lay-Up | 5 | 735 | 10
S19 | TBD | Subcontratista | 8 | 736 | 10
S19.1 | M.B. | Lay-Up | 0.25 | 737 | 10
S19.1 | M.B. | Lay-Up | 1.25 | 738 | 10
S19.1 | Materiales | TBD | 2 | 739 | 10
S19.1 | Materiales | TBD | 2 | 740 | 10
S19.1 | Repasos | Lay-Up | 1.5 | 741 | 10
Trampa Body | Delaminaciones | Lay-Up | 0.25 | 742 | 10
Trampa Body | Delaminaciones | Lay-Up | 0.5 | 743 | 10
Trampa Body | Delaminaciones | Lay-Up | 0.5 | 744 | 10
Trampa Body | Delaminaciones | Lay-Up | 1 | 745 | 10
Trampa Body | Materiales | Proveedor | 2 | 746 | 10
Trampa Body | Repasos | Lay-Up | 1 | 747 | 10
Trampa Body | Repasos | Lay-Up | 2 | 748 | 10
Trampa Body | Repasos | Lay-Up | 2 | 749 | 10
Trampa Body | Repasos | Lay-Up | 2 | 750 | 10
Trampa Body | Reposiciones | Corte | 1.5 | 751 | 10
Trampa Wing | Materiales | Proveedor | 6 | 752 | 10
Trampa Wing | Porosidades | Lay-Up | 0.5 | 753 | 10
Trampa Wing | Porosidades | Lay-Up | 0.5 | 754 | 10
Trampa Wing | Porosidades | Lay-Up | 1 | 755 | 10

## 11
Pieza | Defecto | Area | Horas | myID | mes
Larg. HTP | Materiales | Lay-Up | 2 | 756 | 11
HTP | I.M.A. | Lay-Up | 0.5 | 757 | 11
HTP | I.M.A. | Lay-Up | 2 | 758 | 11
HTP | I.M.A. | Lay-Up | 12.25 | 759 | 11
HTP | Materiales | Lay-Up | 2 | 760 | 11
HTP | Repasos | Recanteado | 3.5 | 761 | 11
Rudder | Repasos | Autoclave | 1.25 | 762 | 11
Rudder | Repasos | Desmoldeo | 0.75 | 763 | 11
S19 | F.V | Encintado | 0.5 | 764 | 11
S19 | F.V | Encintado | 3 | 765 | 11
S19 | F.V | Encintado | 6 | 766 | 11
S19 | Fab.Errónea | Lay-Up | 6 | 767 | 11
S19 | I.M.A. | Lay-Up | 2 | 768 | 11
S19 | I.M.A. | Lay-Up | 10 | 769 | 11
S19 | Materiales | Autoclave | 2 | 770 | 11
S19 | Porosidades | Autoclave | 2 | 771 | 11
S19 | Repasos | Desmoldeo | 3 | 772 | 11
S19 | Repasos | Lay-Up | 2.5 | 773 | 11
S19 | Repasos | Lay-Up | 4.5 | 774 | 11
S19 | Repasos | Lay-Up | 10 | 775 | 11
S19 | TBD | TBD | 2 | 776 | 11
S19 | TBD | TBD | 2 | 777 | 11
S19 | TBD | TBD | 8 | 778 | 11
S19 | TBD | TBD | 8 | 779 | 11
S19.1 | Delaminaciones | Lay-Up | 0.5 | 780 | 11
S19.1 | Delaminaciones | Lay-Up | 1 | 781 | 11
S19.1 | Delaminaciones | Lay-Up | 8 | 782 | 11
S19.1 | Desencolados | Lay-Up | 0.25 | 783 | 11
S19.1 | Desencolados | Lay-Up | 1 | 784 | 11
S19.1 | Materiales | Lay-Up | 2 | 785 | 11
S19.1 | Materiales | Lay-Up | 2 | 786 | 11
S19.1 | Probetas | Lay-Up | 0.25 | 787 | 11
S19.1 | Probetas | Lay-Up | 0.6 | 788 | 11
S19.1 | Probetas | Lay-Up | 1 | 789 | 11
S19.1 | Probetas | Lay-Up | 3.25 | 790 | 11
S19.1 | Repasos | Lay-Up | 2 | 791 | 11
S19.1 | Repasos | Lay-Up | 2 | 792 | 11
Trampa Body | Delaminaciones | Autoclave | 0.5 | 793 | 11
Trampa Body | Repasos | Lay-Up | 3 | 794 | 11
Trampa Body | Repasos | Lay-Up | 3 | 795 | 11
Trampa Wing | Repasos | Desmoldeo | 1 | 796 | 11

## 12
Pieza | Defecto | Area | Horas | myID | mes
Cost. HTP | Delaminaciones | Lay-Up | 0.25 | 797 | 12
Cost. HTP | Delaminaciones | Lay-Up | 0.6 | 798 | 12
Cost. HTP | Delaminaciones | Lay-Up | 2.1 | 799 | 12
HTP | Abult. y Depr. | Lay-Up | 1.5 | 800 | 12
HTP | Delaminaciones | Lay-Up | 0.25 | 801 | 12
HTP | Delaminaciones | Lay-Up | 0.6 | 802 | 12
HTP | Delaminaciones | Lay-Up | 2.1 | 803 | 12
HTP | I.M.A. | Lay-Up | 1.5 | 804 | 12
HTP | M.B. | Lay-Up | 0.25 | 805 | 12
HTP | M.B. | Lay-Up | 6 | 806 | 12
HTP | Repasos | Lay-Up | 2.5 | 807 | 12
Revest. Timón | Repasos | Lay-Up | 1.75 | 808 | 12
S19 | Abult. y Depr. | Lay-Up | 0.25 | 809 | 12
S19 | Abult. y Depr. | Lay-Up | 1.5 | 810 | 12
S19 | Espesores | TBD | 1.5 | 811 | 12
S19 | Espesores | TBD | 1.5 | 812 | 12
S19 | Espesores | TBD | 1.5 | 813 | 12
S19 | Espesores | TBD | 1.5 | 814 | 12
S19 | Espesores | TBD | 1.5 | 815 | 12
S19 | Espesores | TBD | 1.5 | 816 | 12
S19.1 | Probetas | Lay-Up | 0.25 | 817 | 12
S19.1 | Probetas | Lay-Up | 0.6 | 818 | 12
S19.1 | Probetas | Lay-Up | 1 | 819 | 12
S19.1 | Probetas | Lay-Up | 3.25 | 820 | 12
S19.1 | Repasos | Lay-Up | 1.5 | 821 | 12