## 1
Pieza | Defecto | Horas | Area | myID
Larg. HTP | Repasos | Lay-Up | 2.5 | 1061
Larg. HTP | Repasos | Lay-Up | 3 | 1062
Revest. HTP | Arrugas | Lay-Up | 0.25 | 1063
Revest. HTP | Arrugas | Lay-Up | 0.25 | 1064
Revest. HTP | Arrugas | Lay-Up | 1 | 1065
Revest. HTP | Arrugas | Lay-Up | 1 | 1066
Revest. HTP | Arrugas | Lay-Up | 1 | 1067
Revest. HTP | Arrugas | Lay-Up | 1 | 1068
Revest. HTP | I.M.A. | Lay-Up | 1 | 1069
Revest. HTP | I.M.A. | Lay-Up | 1.25 | 1070
Revest. HTP | I.M.A. | Lay-Up | 1.25 | 1071
Revest. HTP | I.M.A. | Lay-Up | 2 | 1072
Revest. HTP | I.M.A. | Lay-Up | 3 | 1073
Revest. HTP | I.M.A. | Lay-Up | 3 | 1074
Revest. HTP | I.M.A. | Lay-Up | 3.75 | 1075
Revest. HTP | I.M.A. | Lay-Up | 4.843 | 1076
Revest. HTP | I.M.A. | Lay-Up | 5 | 1077
Revest. HTP | I.M.A. | Lay-Up | 10.068 | 1078
Revest. HTP | I.M.A. | Lay-Up | 14.25 | 1079
Revest. HTP | Porosidades | Lay-Up | 0.5 | 1080
Revest. HTP | Porosidades | Lay-Up | 2 | 1081
Revest. HTP | Repasos | Lay-Up | 1 | 1082
Revest. HTP | T.Externos | Handling | 1 | 1083
Rudder | Repasos | Lay-Up | 1.5 | 1084
Rudder | Repasos | Recanteado | 1.5 | 1085
Rudder | Repasos | Recanteado | 2 | 1086
S19 | Delaminaciones | Desmoldeo | 0.5 | 1087
S19 | Delaminaciones | Desmoldeo | 0.5 | 1088
S19 | Delaminaciones | Desmoldeo | 1 | 1089
S19 | Delaminaciones | Lay-Up | 0.125 | 1090
S19 | Escalones | Lay-Up | 0.125 | 1091
S19 | Escalones | Lay-Up | 0.6 | 1092
S19 | Escalones | Lay-Up | 3.75 | 1093
S19 | I.M.A. | Lay-Up | 1 | 1094
S19 | I.M.A. | Lay-Up | 1 | 1095
S19 | I.M.A. | Lay-Up | 2 | 1096
S19 | I.M.A. | Lay-Up | 2.5 | 1097
S19 | I.M.A. | Lay-Up | 2.5 | 1098
S19 | I.M.A. | Lay-Up | 2.5 | 1099
S19 | I.M.A. | Lay-Up | 3 | 1100
S19 | I.M.A. | Lay-Up | 3 | 1101
S19 | I.M.A. | Lay-Up | 4.5 | 1102
S19 | I.M.A. | Lay-Up | 5.13 | 1103
S19 | I.M.A. | Lay-Up | 6.06 | 1104
S19 | I.M.A. | Lay-Up | 17.38 | 1105
S19 | M.B. | Lay-Up | 1.25 | 1106
S19 | Materiales | Autoclave | 2 | 1107
S19 | Porosidades | Lay-Up | 0.5 | 1108
S19 | Porosidades | Lay-Up | 2 | 1109
S19 | Repasos | Desmoldeo | 1.5 | 1110
S19 | Repasos | Desmoldeo | 3.5 | 1111
S19 | Repasos | Lay-Up | 2.5 | 1112
S19 | Repasos | Lay-Up | 4.5 | 1113
S19.1 | Delaminaciones | Lay-Up | 1.5 | 1114
S19.1 | Materiales | Autoclave | 2 | 1115
S19.1 | Materiales | Autoclave | 2 | 1116
S19.1 | Porosidades | Subcontratista | 1 | 1117
S19.1 | Repasos | Lay-Up | 1.5 | 1118
Trampa Body | Falta de material | Lay-Up | 0.25 | 1119
Trampa Body | Falta de material | Lay-Up | 0.5 | 1120
Trampa Body | Falta de material | Subcontratista | 0.25 | 1121
Trampa Body | Falta de material | Subcontratista | 0.25 | 1122
Trampa Body | Falta de material | Subcontratista | 1.5 | 1123
Trampa Body | Falta de material | Subcontratista | 1.5 | 1124

## 2
Pieza | Defecto | Area | Horas | myID
Revest. HTP | Fab. Errónea | Corte | 2 | 822
Revest. HTP | Holguras | Recanteado | 0.25 | 823
Revest. HTP | TBD | TBD | 1 | 824
Revest. HTP | TBD | TBD | 1 | 825
Revest. HTP | TBD | TBD | 1 | 826
Revest. HTP | TBD | TBD | 1 | 827
Revest. Timón | Repasos | Ultrasonidos | 3 | 828
Revest. Timón | Repasos | Ultrasonidos | 5 | 829
Rudder | I.M.A. | Lay-Up | 0.25 | 830
Rudder | I.M.A. | Lay-Up | 0.75 | 831
Rudder | Porosidades | Lay-Up | 0.5 | 832
S19 | Averías | Lay-Up | 6 | 833
S19 | Delaminaciones | Desmoldeo | 1.5 | 834
S19 | Delaminaciones | Lay-Up | 0.25 | 835
S19 | Delaminaciones | Lay-Up | 0.25 | 836
S19 | Delaminaciones | Lay-Up | 0.25 | 837
S19 | Delaminaciones | Lay-Up | 0.25 | 838
S19 | Delaminaciones | Lay-Up | 0.25 | 839
S19 | Delaminaciones | Lay-Up | 0.5 | 840
S19 | Delaminaciones | Lay-Up | 0.5 | 841
S19 | Delaminaciones | Lay-Up | 0.5 | 842
S19 | Delaminaciones | Lay-Up | 0.5 | 843
S19 | Delaminaciones | Lay-Up | 0.75 | 844
S19 | Delaminaciones | Lay-Up | 1 | 845
S19 | Delaminaciones | Lay-Up | 5 | 846
S19 | Delaminaciones | Recanteado | 0.25 | 847
S19 | Delaminaciones | Recanteado | 0.5 | 848
S19 | Delaminaciones | Recanteado | 1.5 | 849
S19 | F.V. | Lay-Up | 2 | 850
S19 | F.V. | Lay-Up | 3 | 851
S19 | Fab. Errónea | Conformado | 2 | 852
S19 | Fab. Errónea | Lay-Up | 4 | 853
S19 | Fab. Errónea | Lay-Up | 6 | 854
S19 | I.M.A. | Autoclave | 0.2 | 855
S19 | I.M.A. | Autoclave | 0.8 | 856
S19 | Materiales | Lay-Up | 2 | 857
S19 | Materiales | Lay-Up | 2 | 858
S19 | Materiales | Lay-Up | 2 | 859
S19 | Porosidades | Lay-Up | 1 | 860
S19 | Porosidades | Lay-Up | 1.5 | 861
S19 | Porosidades | Lay-Up | 1.5 | 862
S19 | Repasos | Desmoldeo | 1 | 863
S19 | Repasos | Desmoldeo | 1.5 | 864
S19 | Repasos | Lay-Up | 2 | 865
S19 | Repasos | Lay-Up | 3.5 | 866
S19 | TBD | C. Producción | 6 | 867
S19 | TBD | TBD | 1 | 868
S19 | TBD | TBD | 1 | 869
S19 | TBD | TBD | 1 | 870
S19 | TBD | TBD | 1 | 871
S19 | TBD | TBD | 1 | 872
S19.1 | Abult. y Depr. | Lay-Up | 1 | 873
S19.1 | Materiales | Autoclave | 2 | 874
S19.1 | Materiales | Lay-Up | 2 | 875
S19.1 | Repasos | Lay-Up | 4 | 876
Trampa Body | Falta de material | Lay-Up | 0.25 | 877
Trampa Body | Falta de material | Lay-Up | 0.5 | 878
Trampa Body | Materiales | Lay-Up | 1 | 879
Trampa Body | Probetas | Handling | 1 | 880
Trampa Body | Probetas | Handling | 1 | 881
Trampa Body | Probetas | Handling | 3.25 | 882
Trampa Body | Repasos | Lay-Up | 1 | 883
Trampa Body | Repasos | Lay-Up | 1 | 884
Trampa Wing | Materiales | Lay-Up | 2 | 885
Trampa Wing | Repasos | Lay-Up | 0.5 | 886

## 3
Pieza | Defecto | Area | Horas | myID
Cost. HTP | Repasos | Desmoldeo | 1 | 887
Cost. HTP | Repasos | Lay-Up | 1 | 888
Larg. HTP | Repasos | Lay-Up | 3 | 889
Larg. HTP | Repasos | Lay-Up | 3 | 890
Revest. HTP | Desencolados | Lay-Up | 0.25 | 891
Revest. HTP | Desencolados | Lay-Up | 0.5 | 892
Revest. HTP | Desencolados | Lay-Up | 0.5 | 893
Revest. HTP | Desencolados | Lay-Up | 0.5 | 894
Revest. HTP | Fab. Errónea | Lay-Up | 4 | 895
Revest. HTP | Repasos | Recanteado | 1 | 896
Revest. HTP | TBD | TBD | 3 | 897
Revest. Timón | Repasos | Lay-Up | 2 | 898
Rudder | Delaminaciones | TBD | 0.5 | 899
Rudder | Delaminaciones | TBD | 8 | 900
S19 | Abult. y Depr. | Lay-Up | 1 | 901
S19 | Delaminaciones | Lay-Up | 0.13 | 902
S19 | Delaminaciones | Lay-Up | 0.25 | 903
S19 | Delaminaciones | Lay-Up | 0.5 | 904
S19 | Delaminaciones | Lay-Up | 0.5 | 905
S19 | Delaminaciones | Lay-Up | 0.5 | 906
S19 | Delaminaciones | Lay-Up | 1 | 907
S19 | Delaminaciones | Lay-Up | 1 | 908
S19 | Delaminaciones | Lay-Up | 2 | 909
S19 | Delaminaciones | Lay-Up | 4 | 910
S19 | Espesores | Lay-Up | 0.25 | 911
S19 | Espesores | Lay-Up | 1 | 912
S19 | Espesores | Lay-Up | 1 | 913
S19 | Espesores | Lay-Up | 1 | 914
S19 | F.V. | Encintado | 1.5 | 915
S19 | Fab. Errónea | Lay-Up | 1 | 916
S19 | Fab. Errónea | Lay-Up | 2 | 917
S19 | Fab. Errónea | Lay-Up | 3 | 918
S19 | Falta de material | Subcontratista | 1 | 919
S19 | I.M.A. | Lay-Up | 0.12 | 920
S19 | I.M.A. | Lay-Up | 1 | 921
S19 | Materiales | Lay-Up | 1 | 922
S19 | Materiales | Lay-Up | 2 | 923
S19 | Repasos | Lay-Up | 2.5 | 924
S19 | Repasos | Lay-Up | 3 | 925
S19 | Repasos | Lay-Up | 4 | 926
S19 | Repasos | Lay-Up | 4 | 927
S19 | Repasos | Lay-Up | 4 | 928
S19.1 | Materiales | Lay-Up | 1 | 929
S19.1 | Repasos | Lay-Up | 1.5 | 930
Trampa Body | Arrugas | Lay-Up | 0.25 | 931
Trampa Body | Arrugas | Lay-Up | 0.5 | 932
Trampa Body | Fab. Errónea | Lay-Up | 4.3 | 933
Trampa Body | Repasos | Lay-Up | 1.5 | 934
Trampa Body | Repasos | Lay-Up | 2 | 935
Trampa Body | Repasos | Subcontratista | 1 | 936
Trampa Body | Repasos | Subcontratista | 1 | 937
Trampa Body | Repasos | Subcontratista | 1 | 938

## 4
Pieza | Defecto | Area | Horas | myID
Cost. HTP | Repasos | Lay-Up | 0.3 | 939
Cost. HTP | Repasos | Lay-Up | 0.5 | 940
Cost. HTP | Repasos | Lay-Up | 0.5 | 941
Cost. HTP | Repasos | Lay-Up | 0.5 | 942
Cost. HTP | Repasos | Lay-Up | 0.5 | 943
Cost. HTP | Repasos | Lay-Up | 0.5 | 944
Cost. HTP | Repasos | Lay-Up | 0.5 | 945
Cost. HTP | Repasos | Recanteado | 0.5 | 946
Revest. HTP | F.V. | Encintado | 4 | 947
Revest. HTP | Repasos | Desmoldeo | 0.5 | 948
Revest. HTP | Repasos | Lay-Up | 1 | 949
Revest. HTP | Repasos | Lay-Up | 1 | 950
Revest. HTP | Repasos | Lay-Up | 2.5 | 951
Revest. HTP | Repasos | Lay-Up | 3 | 952
Revest. Timón | Repasos | Recanteado | 1 | 953
Rudder | Repasos | Lay-Up | 0.5 | 954
S19 | Delaminaciones | Lay-Up | 0.5 | 955
S19 | Delaminaciones | Lay-Up | 2 | 956
S19 | Escalones | Lay-Up | 0.25 | 957
S19 | Escalones | Lay-Up | 1 | 958
S19 | F.V. | Corte | 2 | 959
S19 | F.V. | Encintado | 1 | 960
S19 | Fab. Errónea | Lay-Up | 1.5 | 961
S19 | Fab. Errónea | Lay-Up | 2 | 962
S19 | Falta de material | Lay-Up | 0.25 | 963
S19 | Falta de material | Lay-Up | 1 | 964
S19 | Materiales | TBD | 2 | 965
S19 | Repasos | Desmoldeo | 2 | 966
S19 | Repasos | Lay-Up | 1.5 | 967
S19 | Repasos | Lay-Up | 2 | 968
S19 | Repasos | Lay-Up | 3 | 969
S19 | Repasos | Recanteado | 2 | 970
S19 | Rotura de B.V. | Lay-Up | 4 | 971
S19.1 | Abult. y Depr. | Lay-Up | 0.25 | 972
S19.1 | Abult. y Depr. | Lay-Up | 1 | 973
S19.1 | Acoplamiento | Ultrasonidos | 1 | 974
S19.1 | Averías | Mantenimiento | 3 | 975
S19.1 | Averías | Mantenimiento | 4 | 976
S19.1 | Materiales | Lay-Up | 1 | 977
S19.1 | Materiales | Lay-Up | 2 | 978
S19.1 | Materiales | Lay-Up | 2 | 979
S19.1 | Materiales | Lay-Up | 2 | 980
S19.1 | Repasos | Lay-Up | 1 | 981
S19.1 | Repasos | Lay-Up | 1 | 982
Trampa Body | Abult. y Depr. | Lay-Up | 0.25 | 983
Trampa Body | Abult. y Depr. | Lay-Up | 1.5 | 984
Trampa Body | Delaminaciones | Desmoldeo | 0.5 | 985
Trampa Body | Materiales | Subcontratista | 1 | 986
Trampa Body | Materiales | Subcontratista | 1 | 987
Trampa Body | Materiales | Subcontratista | 1 | 988
Trampa Body | Porosidades | Lay-Up | 1 | 989
Trampa Body | Repasos | Lay-Up | 1.5 | 990
Trampa Body | Repasos | Lay-Up | 1.5 | 991
Trampa Body | Repasos | Lay-Up | 1.5 | 992
Trampa Wing | Averías | Mantenimiento | 6 | 993
Trampa Wing | Materiales | Proveedor | 10 | 994
Trampa Wing | Materiales | Proveedor | 10 | 995

## 5
Pieza | Defecto | Area | Horas | myID
Cost. HTP | Repasos | Lay-Up | 1 | 996
Cost. HTP | Repasos | Lay-Up | 1 | 997
Larg. HTP | Repasos | Lay-Up | 1 | 998
Larg. HTP | Repasos | Lay-Up | 1 | 999
Revest. HTP | Acoplamiento | Ultrasonidos | 2 | 1000
Revest. HTP | Arrugas | Lay-Up | 0.12 | 1001
Revest. HTP | Arrugas | Lay-Up | 1 | 1002
Revest. HTP | Delaminaciones | Recanteado | 0.083 | 1003
Revest. HTP | Delaminaciones | Recanteado | 0.083 | 1004
Revest. HTP | Delaminaciones | Recanteado | 0.084 | 1005
Revest. HTP | Delaminaciones | Recanteado | 0.25 | 1006
Revest. HTP | Delaminaciones | Recanteado | 0.25 | 1007
Revest. HTP | Delaminaciones | Recanteado | 0.25 | 1008
Revest. HTP | Delaminaciones | Recanteado | 0.5 | 1009
Revest. HTP | Delaminaciones | Recanteado | 0.5 | 1010
Revest. HTP | Delaminaciones | Recanteado | 0.75 | 1011
Revest. HTP | Delaminaciones | Recanteado | 0.75 | 1012
Revest. HTP | Delaminaciones | Subcontratista | 0.13 | 1013
Revest. HTP | Delaminaciones | Subcontratista | 0.5 | 1014
Revest. HTP | Delaminaciones | Subcontratista | 1 | 1015
Revest. HTP | Delaminaciones | Subcontratista | 2 | 1016
Revest. HTP | Repasos | Lay-Up | 1.5 | 1017
Revest. Timón | Repasos | Lay-Up | 0.5 | 1018
Revest. Timón | Repasos | Recanteado | 1 | 1019
Rudder | Delaminaciones | Subcontratista | 1 | 1020
Rudder | Repasos | Lay-Up | 1 | 1021
Rudder | Repasos | Lay-Up | 2 | 1022
S19 | Acoplamiento | Ultrasonidos | 2 | 1023
S19 | Averías | Autoclave | 2 | 1024
S19 | Escalones | Lay-Up | 0.25 | 1025
S19 | Escalones | Lay-Up | 0.25 | 1026
S19 | Escalones | Lay-Up | 0.25 | 1027
S19 | Escalones | Lay-Up | 0.25 | 1028
S19 | Escalones | Lay-Up | 0.25 | 1029
S19 | Escalones | Lay-Up | 0.6 | 1030
S19 | Escalones | Lay-Up | 1 | 1031
S19 | Escalones | Lay-Up | 1 | 1032
S19 | Escalones | Lay-Up | 1 | 1033
S19 | Escalones | Lay-Up | 1.75 | 1034
S19 | Escalones | Lay-Up | 11 | 1035
S19 | F.V. | Encintado | 1 | 1036
S19 | F.V. | Encintado | 1.5 | 1037
S19 | F.V. | Encintado | 2 | 1038
S19 | Fab. Errónea | Lay-Up | 1.5 | 1039
S19 | I.M.A. | Lay-Up | 0.25 | 1040
S19 | I.M.A. | Lay-Up | 1 | 1041
S19 | Materiales | TBD | 2 | 1042
S19 | Repasos | Lay-Up | 3.5 | 1043
S19 | TBD | Autoclave | 2 | 1044
S19.1 | Averías | Mantenimiento | 4 | 1045
S19.1 | Averías | Mantenimiento | 4 | 1046
S19.1 | Materiales | Lay-Up | 2 | 1047
S19.1 | Materiales | Lay-Up | 2 | 1048
S19.1 | Repasos | Lay-Up | 1.5 | 1049
S19.1 | Repasos | Lay-Up | 2 | 1050
Trampa Body | Arrugas | Lay-Up | 0.25 | 1051
Trampa Body | Arrugas | Lay-Up | 0.5 | 1052
Trampa Body | Materiales | Proveedor | 1 | 1053
Trampa Body | Materiales | Proveedor | 1 | 1054
Trampa Body | Materiales | Proveedor | 1 | 1055
Trampa Body | Repasos | Lay-Up | 2 | 1056
Trampa Body | Repasos | Lay-Up | 2 | 1057
Trampa Body | Repasos | Lay-Up | 2.5 | 1058
Trampa Wing | Materiales | Proveedor | 10 | 1059
Trampa Wing | Materiales | Proveedor | 10 | 1060

## 6
Pieza | Defecto | Area | Horas | myID
Trampa Body | Escalones | Lay-Up | 1.5 | 1061
Trampa Body | Escalones | Lay-Up | 0.25 | 1062
S19 | Escalones | Lay-Up | 3.75 | 1063
S19 | Escalones | Lay-Up | 0.6 | 1064
S19 | Escalones | Lay-Up | 0.13 | 1065
S19 | Escalones | Lay-Up | 3.75 | 1066
S19 | Escalones | Lay-Up | 0.12 | 1067
Revest. HTP | Porosidades | Lay-Up | 6 | 1068
Revest. HTP | Porosidades | Lay-Up | 3 | 1069
Revest. HTP | Porosidades | Lay-Up | 3 | 1070
Revest. HTP | Porosidades | Lay-Up | 6 | 1071
Revest. HTP | Porosidades | Lay-Up | 22 | 1072
Revest. HTP | Porosidades | Lay-Up | 10 | 1073
Revest. HTP | Porosidades | Lay-Up | 3 | 1074
Revest. HTP | Porosidades | Lay-Up | 10 | 1075
Revest. HTP | Porosidades | Lay-Up | 2.5 | 1076
Revest. HTP | Porosidades | Lay-Up | 5 | 1077
Revest. HTP | Porosidades | Lay-Up | 3 | 1078
Revest. HTP | Porosidades | Lay-Up | 5 | 1079
S19 | Steps | Lay-Up | 2 | 1080
S19 | Steps | Lay-Up | 1 | 1081
S19 | Steps | Lay-Up | 0.25 | 1082
S19 | Steps | Lay-Up | 2 | 1083
S19 | Steps | Lay-Up | 0.25 | 1084
S19 | Delaminaciones | Lay-Up | 2.5 | 1085
S19 | Delaminaciones | Lay-Up | 0.5 | 1086

## 7
Pieza | Defecto | Area | Horas | myID
S19 | Steps | Lay-Up | 3 | 1087
S19 | Steps | Lay-Up | 0.25 | 1088
S19 | I.M.A. | Lay-Up | 1 | 1089
S19 | I.M.A. | Lay-Up | 0.6 | 1090
S19 | I.M.A. | Lay-Up | 2.5 | 1091
S19 | I.M.A. | Lay-Up | 0.13 | 1092
S19 | Delaminaciones | Lay-Up | 1.5 | 1093
S19 | Delaminaciones | Lay-Up | 0.12 | 1094
S19.1 | I.M.A. | Lay-Up | 4.25 | 1095
S19.1 | I.M.A. | Lay-Up | 0.25 | 1096
Trampa Body | Arrugas | Lay-Up | 0.75 | 1097
Trampa Body | Arrugas | Lay-Up | 0.5 | 1098
S19 | Desp. Larg. | Lay-Up | 7 | 1099
S19 | Desp. Larg. | Lay-Up | 1.25 | 1100
S19 | Desp. Larg. | Lay-Up | 1.25 | 1101
S19 | Desp. Larg. | Lay-Up | 2.75 | 1102
S19 | Desp. Larg. | Lay-Up | 14 | 1103
S19 | Desp. Larg. | Lay-Up | 5.35 | 1104
S19 | Desp. Larg. | Lay-Up | 3 | 1105
S19 | Desp. Larg. | Lay-Up | 4.365 | 1106
S19 | Desp. Larg. | Lay-Up | 1.5 | 1107

## 8
Pieza | Defecto | Area | Horas | myID
S19.1 | I.M.A. | Lay-Up | 5 | 1108

## 9
Pieza | Defecto | Area | Horas | myID

## 10
Pieza | Defecto | Area | Horas | myID

## 11
Pieza | Defecto | Area | Horas | myID

## 12
Pieza | Defecto | Area | Horas | myID